## Arkusz1
[6 empty] | Zastosowanie |  | Blat kuchenny | Blat wyspy | Panel ścienny | Fronty | Cokół
[7 empty] | Materiał | 12 / 12,5 mm | 12 / 12,5 mm | 6 / 8 mm | 10 / 12 /12,5 mm | 12,5 mm do 200 mm
waga 16,9 kg/m2
Wymiary nominalne i tolerancje
| STANDARD | jednostka | wartości |  |  | Zastosowanie |  | Blat kuchenny | Blat wyspy | Panel ścienny | Fronty | Cokół
|  |  | Rdzeń barwiony | Rdzeń czarny |  |  | Materiał | 12 / 12,5 mm | 12 / 12,5 mm | 6 / 8 mm | 10 / 12 /12,5 mm | 12,5 mm do 200 mm
gestość | EN 323 | g/cm3 | ≥ 1,40 | ≥ 1,35
tolerancja grubości | EN 438-2-5 | mm | +/- 0,80 mm | +/- 0,60 mm | [8 empty] | Formaty nominalne tolerancje i wymiary użytkowe
[13 empty] | format nominalny | wymiaru użytkowe | tolerancja
tolerancja długości | EN 438-2-6 | mm | +/- 10 mm | [5 empty] | Rodzaj plamy | Domowy środek czyszczący | Benzyna lakowa | Aceton | 3070x1320 | 3060x1310 | +/- 10 mm
tolerancja szerokości | EN 438-2-6 | mm | +/- 10 mm | [9 empty] | 3070x660 | 3060x650 | +/- 10 mm
tolerancja prostości | EN 438-2-7 | mm/m | ≤ 1,5 mm | [5 empty] | Długopis kulkowy |  | X | X | 3050x1320 | 3040x1310 | +/- 10 mm
tolerancja prostopadłości | EN 438-2-8 | mm/m | ≤ 1,5 mm | [5 empty] | Klej |  |  | X | 3050x660 | 3040x650 | +/- 10 mm
tolerancja płaskości | EN 438-2-9 | mm/m | ≤ 5 mm | ≤ 3 mm |  |  |  |  | Kawa | X |  |  | 3050x1300 | 3040x1290 | +/- 10 mm
Odporność na ogień | [8 empty] | Szminka | X |  | X | 3050x650 | 3040x640 | +/- 10 mm
Klasyfikacja ogniowa | EN 13501-1 | Klasa Euro | B,s2-d0 | ≥ 8 mm C,s1-d0 |  |  |  |  | Lakier do paznokci |  |  | X
Charakterystyka zdrowotna i środowiskowa | [8 empty] | Olej | X |  | X
Bezpieczeństwo żywności | EN 13130-1 |  | Tak | Tak |  |  |  |  | Rdza | X
Emisje formaldehydu | EN 717-2 | klasa | E1 | E1 |  |  |  |  | Pasta do zębów | X |  | X
Emisje lotnych związków organicznych | ISO 16000-9 | klasa | A | A |  |  |  |  | Herbata | X
Właściwości antybakteryjne | JIS Z 2801 | zmniejszenie w % | > 99,9 | > 99,9 |  |  |  |  | Farba |  |  | X
[9 empty] | Flamaster |  |  | X
[9 empty] | Sok owocowy | X
[9 empty] | Wosk | X |  | X
[9 empty] | Wino | X